## 碳钢
类别 |  | 含碳量 | 钢号 | 热处理工艺 | 典型钢种
碳钢 | 碳素结构钢 | / | Q+屈服强度+A/B/C/D+F/Z/TZ A硫、磷含量最高 沸腾钢、镇静钢、特殊镇静钢 | 热轧直接使用 或正火、调质、渗碳 | Q215等塑性较好、有一定强度：钢筋钢板→桥梁螺钉 Q235C等：焊接件 Q235、Q275等强度较高：成型钢、钢板等结构件
| 优质碳素结构钢 | / | 碳质量万分数+合金+ A/E（高级/特级优质）+H（淬透性） eg. 20Mn | 20钢：热轧、渗碳、水淬、回火→自行车链条销钉 45钢：热轧、正火、调质、表面淬火、低温回火→凸轮轴 60钢：机加工、淬火、中温回火→弹簧
| 碳素工具钢 | 0.65%-1.35% | T+碳质量千分数+A（高级优质） eg.T12A | 球化退火、淬火、低温回火 得到回火M、碳化物、残余A | 成本低、耐磨性好，但热硬性差、淬透性差 T7、T8硬度高、韧性较高→刃具、量具、模具 T9、T10、T11硬度高、韧性始终→钻头、刨刀等刃具或冷作模具 T12、T13硬度高、韧性较低→锉刀、刮刀或量规、样套

## 合金钢
类别 |  |  |  | 碳含量 | 合金元素 | 热处理工艺 | 组织 | 典型钢种 | 具体含碳量 | 用途 | 性能
合金钢 | 合金结构钢 | 低合金高强度结构钢 |  | 低碳 | Mn（便宜，降低奥氏体分解温度，细化晶粒，提高强度韧性） Nb、Ti、V（阻碍热轧时奥氏体长大） | 热轧空冷 可进行一次正火 | F+细珠光体（S） | Q345（16Mn）：南京长江大桥 Q420（15MnVN）：九江长江大桥 | <0.20% | 桥梁、船舶、车辆等大型结构 | 高强度、高韧性、良好的冷成型和焊接性能、低冷脆转变温度、良好的耐蚀性
|  | 合金渗碳钢 |  | 低碳 | Cr、Ni、Mn（提高淬透性） Ti、V、W、Mo（强碳化物形成元素，提高耐磨性） | 渗碳（正火） 淬火（油淬） 低温回火 | 表面：回火M+合金渗碳体+残余A 心部：T+回火M+少量F | 低淬透性：20Cr（活塞销） 中淬透性：20CrMnTi、20CrMn（蜗杆） 高淬透性：18Cr2Ni4WA、20Cr2Ni4A | 0.10%-0.25% | 齿轮、凸轮轴、活塞销 | 表面渗碳硬度高、心部高韧性高强度、热处理性能好
|  | 合金调质钢 |  | 中碳 | Cr、Mn、Ni、Si、B（提高淬透性） Ni、Cr、Mn（防止第二类回火脆性） | 调质（淬火+高温回火） 一般用油淬 回火后快冷 | 回火S | 低淬透性：40Cr（发动机连杆） 中淬透性：35CrMo（传动轴） 高淬透性：40CrNiMo（发动机主轴） | 0.25%-0.50% | 齿轮、轴类件、连杆、螺栓 | 综合力学性能好、淬透性高
|  | 非调制机械结构钢 |  | 中碳 | V（细化晶粒） Mn（细化P，提高P含量，提升强度） B（获得粒状B） | 直接切削加工 或热压力加工 （表面淬火+低温回火） | S+F | F35MnVS（发动机连杆） | 0.32%-0.52% | 齿轮、轴类件、连杆、螺栓 | 通过微合金化、锻制、控制冷却等方法，获得类似调质钢的性能
|  | 合金弹簧钢 |  | 中高碳 | Si、Mn（提高淬透性） Cr、W、V（防止脱碳、过热） | 热轧+淬火+中温回火 或铅淬冷拔、冷拔油淬回火、退火冷拔油淬回火 （喷丸强化） | 回火T （铅淬为T） | 以Si、Mn为主：65Mn、60Si2Mn（便宜） 含Cr、W、V：50CrVA、50CrMn（火车螺旋弹簧） | 0,50%-0,70% | 弹簧、弹性元件 | 高弹性极限、高疲劳强度、足够的塑韧性
|  | 滚动轴承钢 |  | 高碳 | Cr（提高淬透性） Si、Mn（进一步提高淬透性） V（形成碳化物） | 球化退火（降低硬度） 淬火 低温回火 | 极细的回火M+粒状碳化物+少量残余A | 镉轴承钢：GCr15（也用于冷冲模、量具） 添加Mn等的轴承钢：GCr15SiMn | 0.95%-1.10% | 滚动轴承、内外套圈 也可用于精密量具、冷冲模、丝杠 | 高的接触疲劳强度、高的硬度和耐磨性、足够的韧性和淬透性
| 合金工具钢 | 合金刃具钢 | 低合金刃具钢 | 高碳 | Cr、Mn、Si（提高淬透性） Si（回火稳定性） W、V（硬度、耐磨性，防止过热） | 球化退火 机加工 淬火 低温回火 | 回火M+碳化物+少量残余A | 9SiCr：板牙、丝锥、冷冲模 CrWMn | 0.90%-1.10% | 切削道具 | 高硬度、高耐磨性、高热硬性、足够的塑韧性
|  |  | 高速钢 | 高碳 | Cr（提高淬透性） W、Mo（高热硬性：形成碳化物，促进残余A转化为M，造成二次硬化） V（形成碳化物） | 热锻（打碎粗大碳化物） 球化退火 淬火 三次“低温”回火 | 回火M+碳化物+少量残余A （Mo、W、V回火稳定性高，500-550℃加热仍为马氏体） | W18Cr4V：热硬性好 W6Mo5Cr4V2：耐磨性、高温塑韧性好 | 0.70%-1.50%
|  | 合金模具钢 | 冷作模具钢 | 高碳 | Cr、Mo、W、V（形成难熔碳化物，提高耐磨性，提升淬透性） | 较低温淬火+低温回火 较高温淬火+三次回火 | 回火M+碳化物+少量残余A | CrWMn：黄铜接线板落料模 9SiCr：长剪刀片 Cr12MoV | 1.0%-2.0% | 冷冲模、冷镦模、冷挤压模、拉丝模 | 高硬度、高耐磨性、足够的韧性和疲劳抗力
|  |  | 热作模具钢 | 中碳 | Cr、Ni、Mn、Si（提高淬透性） Mo、W、V（二次硬化，防止第二类回火脆性） | 热锻：淬火+高温回火 热压：淬火+“低温”回火 | 热锻：回火T-回火S 热压：回火M+粒状碳化物+少量残余A | 5CrMnMo、5CrNiMo：热锻模钢 3Cr2W8V：热压模具 | 0.30%-0.60% | 热锻、热压、热挤压、压铸模 | 高热硬性、高温耐磨、高抗氧化性、高热强性、足够的韧性、高热疲劳抗力、高淬透性、导热性
|  | 量具用钢 |  | 高碳 | Cr、W、Mn（提高淬透性） | 淬火+冷处理+低温回火 （+时效处理） | 回火M+碳化物+少量残余A | GGr15：块规 | 0.9%-1.5% | 各种测量用具 | 高硬度、高尺寸稳定性
| 特殊性能钢 | 不锈钢 |  | 耐蚀性要求越高， 碳质量分数要求越低 | Cr（大于13%，提高钢电极电位） Ni（形成单相奥氏体） Mo、Cu（钝化，提高非氧化性酸中的耐蚀能力） Ti、Nb（形成碳化物，使Cr保留于基体，避免晶界贫Cr，减轻晶界腐蚀） | 马氏体：淬火+中高温回火 铁素体：退火、正火 奥氏体：固溶处理、稳定化处理、去应力退火 F+A双相不锈钢 沉淀硬化型：固溶处理、时效处理 | 回火T/S F A F+A A+M+弥散金属间化合物 | 12Cr13（马氏体不锈钢） 30Cr13（马氏体不锈钢） 10Cr17Mo（铁素体不锈钢） 12Cr18Ni9（奥氏体不锈钢） | / | / | 耐蚀性
|  | 耐热钢 |  | 低中碳 | Cr、Si、Al（抗氧化性、热强性） Mo、W、V、Ti（形成碳化物） | 奥氏体型：固溶+时效 铁素体型：退火 沉淀硬化型：固溶+时效 马氏体型：调质处理 | A F A+M+碳化物 回火S | 42Cr9Si2 | / | / | 抗氧化性、热强性
|  | 耐磨钢 |  | 高碳 | Mn（扩大γ相区，韧性+加工硬化） Si（改善钢水流动性，固溶强化） | 铸造+水韧处理（加热至1000℃保温，在水中快冷） | / | / | <1.4% | / | 耐磨性、韧性

## 铸钢
类别 |  |  |  | 牌号 | 成分 | 热处理工艺 | 组织 | 特点
铸钢和铸铁 | 铸钢 | 碳素铸钢 |  | ZG+屈服强度-抗拉强度 | S提高热裂倾向、P提高脆性 | 扩散退火（组织均匀化） 正火（细化晶粒） 完全退火/正火（消除魏氏组织） 淬火+回火 | F+P | 强度、塑韧性高，流动性差、收缩率大
|  | 合金铸钢 |  | ZG+碳含量+合金 | Si、Mn、Cr固溶强化 |  |  | 低合金（＜5%） 高合金（＞5%）
| 铸铁 | 灰铸铁 |  | HT+抗拉强度 | C、Si促进石墨化 Mn阻碍石墨化、减小S的有害作用 P促进石墨化，提高铁水流动性 | 去应力退火+消除白口退火+表面淬火 | P/F/P+F | 价格便宜，应用广泛 | 第一阶段石墨化： 共晶反应，形成共晶石墨 第二阶段石墨化： 奥氏体析出二次石墨 第三阶段石墨化： 铁素体中析出三次石墨 C、Si、Al、Cu、Ni、Co（促进石墨化） Cr、W、Mo、V、Mn、S（阻碍石墨化）
|  | 球墨铸铁 |  | QT+抗拉强度+断后伸长率 | w(C)=3.6%-3.9%，有Si、Mn，尽可能少S、P，球化剂Mg，孕育剂硅铁、硅钙合金 | 退火（获得铁素体基体） 正火（获得珠光体基体） 调质（获得回火S） 等温淬火（获得下B） | F+C P+C 回火S+C 下B+C | 强度高，塑韧性良好，成本低
|  | 蠕墨铸铁 |  | RuT+抗拉强度 | 蠕化剂（镁钛合金、稀土镁合金、稀土钙镁合金） | / | / | 性能仅次于球墨铸铁，导热性能好，可用于高压热交换器、气缸等
|  | 可锻铸铁 |  | KTH（黑心）/KTZ（珠光体）/KTB（白心）+抗拉强度+断后伸长率 | 孕育剂（铝、铝铋、硼铋、硅铋） | 先铸造白口铸铁，再长时间石墨化处理 | P+C F+C 表层F/心部P+C | 不可锻造，强度、塑性、冲击韧度较高，制造形状复杂的零件，如车辆外壳、阀门
|  | 特殊性能铸铁 | 耐磨铸铁 | / | 提高P质量分数至0.4%-0.6% | / | 网状P共晶+P | 轧辊、车轮
|  |  | 耐热铸铁 | / | 加入Al、Si、Cr元素（形成致密氧化膜，提高铸铁临界温度） | / | F+不连续C | 炉底板、换热器、坩埚等
|  |  | 耐蚀铸铁 | / | 加入Si、Cr、Al、Mo、Cu、Ni等合金元素 | / | / | 化工部件，如管道、阀门等

## Sheet1
类别 |  |  |  | 用途 | 含碳量 | 钢号 | 热处理工艺 | 典型钢种
碳钢 | 碳素结构钢 |  |  |  |  | Q+屈服强度
优质碳素结构钢
| 碳素工具钢 |  |  |  | 0.65%-1.35%
类别 |  |  |  | 用途 | 含碳量 | 合金元素 | 钢号 | 热处理工艺 | 组织 | 典型钢种 | 具体含碳量 | 重点
合金钢 | 合金结构钢 | 低合金高强度结构钢 | [8 empty] | <0.20%
|  | 合金渗碳钢 | [8 empty] | 0.10%-0.25%
合金调质钢
非调制机械结构钢
合金弹簧钢
滚动轴承钢
| 合金工具钢 | 合金刃具钢 | 低合金刃具钢
高速钢
|  | 合金模具钢 | 冷作模具钢
热作模具钢
量具用钢
| 特殊性能钢 | 不锈钢
耐热钢
耐磨钢
铸钢和铸铁 | 铸钢 | 碳素铸钢
合金铸钢
| 铸铁 | 灰铸铁
球墨铸铁
蠕墨铸铁
可锻铸铁
| 铝 | 纯铝
|  | 铝合金 | 铸造铝合金
变形铝合金
| 铜 | 纯铜
|  | 铜合金 | 黄铜 |  | 普通黄铜
复杂黄铜
|  |  | 青铜 |  | 锡青铜
铝青铜
铍青铜
硅青铜
白铜
| 钛 | 纯钛
|  | 钛合金 | α钛合金
β钛合金
α+β钛合金
| 镁 | 纯镁
镁合金
| 镍 | 纯镍
|  | 镍合金 | Ni-Cu系耐蚀镍合金
|  |  | 镍基高温合金 |  | 变形
铸造
| 轴承合金 | 软基底硬质点 | 锡基
铅基
|  | 硬基底软质点 | 铜基
铝基